## 复合材料
Name | Parameter | Condition | Value | Mat_ID | Temperature | Thickness | E1 | E2 | NU12 | G12 | G1Z | G2Z | Density | Alpha | Remark | Plane_Type
名称Name | Parameter | Condition | Value | 材料卡编号ID | 温度T | 厚度t | 弹性模量E1 | 弹性模量E2 | 泊松比NU12 | 剪切模量G12 | 剪切模量G1Z | 剪切模量G2Z | 密度RHO | 热膨胀系数A | 备注 | 适用机型
CMS-CP-309 | SIL_1 | RT | 0 | 60001 | -59C~121C(Dry) | 0.187 | 158000 | 9650 | 0.33 | 4600 | 3000 | 3000 | 1.6E-9 | 0 |  | All
注：第一行为示例数据，上传时请删除第一行及本行